## 所有循环
NDAX 全部循环放电数据（15 文件，64 循环）
每个文件的每一圈均保留，可按完整文件名筛选。原始循环计数 + 1 为循环号，包含 2 个尚无放电记录的循环。
每圈取放电工步末条记录，电压与容量来自同一记录。面积比容量 = 容量 ÷ 面积，可在「文件条件」修改面积。
达到截止判据：末点电压 ≤ 设定值 + 0.0005 V。未达截止或无放电记录时，截止比容量留空，不插值、不外推。
文件编号 | 完整文件名 | 循环号 | 本圈光照 （按文件名） | 面积 (cm²) | 设定截止电压 (V) | 放电末点电压 (V) | 放电末点容量 (mAh) | 放电末点面积比容量 (mAh/cm²) | 达到截止电压 对应比容量 (mAh/cm²) | 放电状态 | 放电末点时间 | 原始记录号 | 材料
1 | sno2zmo, 0.05ma,cm2dcg. 0.18cm2, light 12cm0.5sun-240045-11-1-2818575313.ndax | 1 | 12 cm / 0.5 sun | 0.18 | 0.8 | 0.7998 | 0.1630487 | 0.9058262 | 0.9058262 | 已达截止 | 2026-08-01 09:27 | 3476 | sno2zmo
1 | sno2zmo, 0.05ma,cm2dcg. 0.18cm2, light 12cm0.5sun-240045-11-1-2818575313.ndax | 2 | 12 cm / 0.5 sun | 0.18 | 0.8 | 0.7998 | 0.1222764 | 0.6793132 | 0.6793132 | 已达截止 | 2026-08-02 02:49 | 6606 | sno2zmo
1 | sno2zmo, 0.05ma,cm2dcg. 0.18cm2, light 12cm0.5sun-240045-11-1-2818575313.ndax | 3 | 12 cm / 0.5 sun | 0.18 | 0.8 | 0.7998 | 0.1119005 | 0.6216696 | 0.6216696 | 已达截止 | 2026-08-02 18:09 | 9367 | sno2zmo
1 | sno2zmo, 0.05ma,cm2dcg. 0.18cm2, light 12cm0.5sun-240045-11-1-2818575313.ndax | 4 | 12 cm / 0.5 sun | 0.18 | 0.8 | 0.7998 | 0.1062068 | 0.590038 | 0.590038 | 已达截止 | 2026-08-03 08:36 | 11973 | sno2zmo
1 | sno2zmo, 0.05ma,cm2dcg. 0.18cm2, light 12cm0.5sun-240045-11-1-2818575313.ndax | 5 | 12 cm / 0.5 sun | 0.18 | 0.8 | 0.7998 | 0.1021559 | 0.567533 | 0.567533 | 已达截止 | 2026-08-03 22:30 | 14476 | sno2zmo
1 | sno2zmo, 0.05ma,cm2dcg. 0.18cm2, light 12cm0.5sun-240045-11-1-2818575313.ndax | 6 | 12 cm / 0.5 sun | 0.18 | 0.8 | 0.7998 | 0.1004357 | 0.5579762 | 0.5579762 | 已达截止 | 2026-08-04 12:06 | 16927 | sno2zmo
1 | sno2zmo, 0.05ma,cm2dcg. 0.18cm2, light 12cm0.5sun-240045-11-1-2818575313.ndax | 7 | 12 cm / 0.5 sun | 0.18 | 0.8 | 0.7998 | 0.09946357 | 0.5525754 | 0.5525754 | 已达截止 | 2026-08-05 01:34 | 19355 | sno2zmo
1 | sno2zmo, 0.05ma,cm2dcg. 0.18cm2, light 12cm0.5sun-240045-11-1-2818575313.ndax | 8 | 12 cm / 0.5 sun | 0.18 | 0.8 | 0.7998 | 0.09679618 | 0.5377565 | 0.5377565 | 已达截止 | 2026-08-05 14:42 | 21721 | sno2zmo
1 | sno2zmo, 0.05ma,cm2dcg. 0.18cm2, light 12cm0.5sun-240045-11-1-2818575313.ndax | 9 | 12 cm / 0.5 sun | 0.18 | 0.8 | 0.7998 | 0.09560346 | 0.5311303 | 0.5311303 | 已达截止 | 2026-08-06 03:38 | 24055 | sno2zmo
1 | sno2zmo, 0.05ma,cm2dcg. 0.18cm2, light 12cm0.5sun-240045-11-1-2818575313.ndax | 10 | 12 cm / 0.5 sun | 0.18 | 0.8 | 1.0909 | 0.07836071 | 0.4353373 |  | 未达截止 | 2026-08-06 14:38 | 26036 | sno2zmo
2 | sno2zmo, 0.05ma,cm2dcg. 0.18cm2, light 12cm0.5sun-240045-11-1-2818575314.ndax | 1 | 12 cm / 0.5 sun | 0.18 | 0.8 | 0.7998 | 0.1546781 | 0.8593227 | 0.8593227 | 已达截止 | 2026-08-07 10:09 | 3512 | sno2zmo
2 | sno2zmo, 0.05ma,cm2dcg. 0.18cm2, light 12cm0.5sun-240045-11-1-2818575314.ndax | 2 | 12 cm / 0.5 sun | 0.18 | 0.8 |  |  |  |  | 无放电记录 |  |  | sno2zmo
3 | sno2zmo, 0.05ma,cm2dcg. 0.18cm2, light 12cm0.5sun-240045-2-1-2818575314.ndax | 1 | 12 cm / 0.5 sun | 0.18 | 0.8 | 0.7998 | 0.1197722 | 0.665401 | 0.665401 | 已达截止 | 2026-08-07 08:00 | 3125 | sno2zmo
3 | sno2zmo, 0.05ma,cm2dcg. 0.18cm2, light 12cm0.5sun-240045-2-1-2818575314.ndax | 2 | 12 cm / 0.5 sun | 0.18 | 0.8 | 1.5181 | 0.0164202 | 0.09122332 |  | 未达截止 | 2026-08-07 12:56 | 4015 | sno2zmo
4 | sno2zmo, 0.05ma,cm2dcg. 0.18cm2, light 12cm0.5sun_127.0.0.1-BTS82-45-11-1-2818575314.ndax | 1 | 12 cm / 0.5 sun | 0.18 | 0.8 | 0.7998 | 0.1546781 | 0.8593227 | 0.8593227 | 已达截止 | 2026-08-07 10:09 | 3512 | sno2zmo
4 | sno2zmo, 0.05ma,cm2dcg. 0.18cm2, light 12cm0.5sun_127.0.0.1-BTS82-45-11-1-2818575314.ndax | 2 | 12 cm / 0.5 sun | 0.18 | 0.8 |  |  |  |  | 无放电记录 |  |  | sno2zmo
5 | sno2zmo, 0.05ma,cm2dcg. 0.18cm2, light 16cm0.2sun-240045-11-1-2818575312.ndax | 1 | 16 cm / 0.2 sun | 0.18 | 0.8 | 0.7998 | 0.1538862 | 0.8549235 | 0.8549235 | 已达截止 | 2026-07-29 10:54 | 3645 | sno2zmo
5 | sno2zmo, 0.05ma,cm2dcg. 0.18cm2, light 16cm0.2sun-240045-11-1-2818575312.ndax | 2 | 16 cm / 0.2 sun | 0.18 | 0.8 | 0.7998 | 0.1443335 | 0.801853 | 0.801853 | 已达截止 | 2026-07-30 06:47 | 7226 | sno2zmo
5 | sno2zmo, 0.05ma,cm2dcg. 0.18cm2, light 16cm0.2sun-240045-11-1-2818575312.ndax | 3 | 16 cm / 0.2 sun | 0.18 | 0.8 | 1.4366 | 0.04055489 | 0.225305 |  | 未达截止 | 2026-07-30 14:49 | 8675 | sno2zmo
6 | sno2zmo, 0.05ma,cm2dcg. 0.18cm2, light 16cm0.2sun_127.0.0.1-BTS82-45-11-1-2818575312 (2).ndax | 1 | 16 cm / 0.2 sun | 0.18 | 0.8 | 0.7998 | 0.1538862 | 0.8549235 | 0.8549235 | 已达截止 | 2026-07-29 10:54 | 3645 | sno2zmo
6 | sno2zmo, 0.05ma,cm2dcg. 0.18cm2, light 16cm0.2sun_127.0.0.1-BTS82-45-11-1-2818575312 (2).ndax | 2 | 16 cm / 0.2 sun | 0.18 | 0.8 | 0.7998 | 0.1443335 | 0.801853 | 0.801853 | 已达截止 | 2026-07-30 06:47 | 7226 | sno2zmo
6 | sno2zmo, 0.05ma,cm2dcg. 0.18cm2, light 16cm0.2sun_127.0.0.1-BTS82-45-11-1-2818575312 (2).ndax | 3 | 16 cm / 0.2 sun | 0.18 | 0.8 | 1.4347 | 0.04110428 | 0.2283571 |  | 未达截止 | 2026-07-30 14:53 | 8686 | sno2zmo
7 | sno2zmo, 0.05ma,cm2dcg. 0.18cm2, light 16cm0.2sun_127.0.0.1-BTS82-45-11-1-2818575312.ndax | 1 | 16 cm / 0.2 sun | 0.18 | 0.8 | 0.7998 | 0.1538862 | 0.8549235 | 0.8549235 | 已达截止 | 2026-07-29 10:54 | 3645 | sno2zmo
7 | sno2zmo, 0.05ma,cm2dcg. 0.18cm2, light 16cm0.2sun_127.0.0.1-BTS82-45-11-1-2818575312.ndax | 2 | 16 cm / 0.2 sun | 0.18 | 0.8 | 0.7998 | 0.1443335 | 0.801853 | 0.801853 | 已达截止 | 2026-07-30 06:47 | 7226 | sno2zmo
7 | sno2zmo, 0.05ma,cm2dcg. 0.18cm2, light 16cm0.2sun_127.0.0.1-BTS82-45-11-1-2818575312.ndax | 3 | 16 cm / 0.2 sun | 0.18 | 0.8 | 1.4347 | 0.04110428 | 0.2283571 |  | 未达截止 | 2026-07-30 14:53 | 8686 | sno2zmo
8 | sno2zmo, 0.05ma,cm2dcg. DARK _27.0.0.1-BTS82-45-11-1-2818575313.ndax | 1 | DARK | 0.18 | 0.8 | 0.7998 | 0.1630487 | 0.9058262 | 0.9058262 | 已达截止 | 2026-08-01 09:27 | 3476 | sno2zmo
8 | sno2zmo, 0.05ma,cm2dcg. DARK _27.0.0.1-BTS82-45-11-1-2818575313.ndax | 2 | DARK | 0.18 | 0.8 | 0.7998 | 0.1222764 | 0.6793132 | 0.6793132 | 已达截止 | 2026-08-02 02:49 | 6606 | sno2zmo
8 | sno2zmo, 0.05ma,cm2dcg. DARK _27.0.0.1-BTS82-45-11-1-2818575313.ndax | 3 | DARK | 0.18 | 0.8 | 0.7998 | 0.1119005 | 0.6216696 | 0.6216696 | 已达截止 | 2026-08-02 18:09 | 9367 | sno2zmo
8 | sno2zmo, 0.05ma,cm2dcg. DARK _27.0.0.1-BTS82-45-11-1-2818575313.ndax | 4 | DARK | 0.18 | 0.8 | 0.7998 | 0.1062068 | 0.590038 | 0.590038 | 已达截止 | 2026-08-03 08:36 | 11973 | sno2zmo
8 | sno2zmo, 0.05ma,cm2dcg. DARK _27.0.0.1-BTS82-45-11-1-2818575313.ndax | 5 | DARK | 0.18 | 0.8 | 0.7998 | 0.1021559 | 0.567533 | 0.567533 | 已达截止 | 2026-08-03 22:30 | 14476 | sno2zmo
8 | sno2zmo, 0.05ma,cm2dcg. DARK _27.0.0.1-BTS82-45-11-1-2818575313.ndax | 6 | DARK | 0.18 | 0.8 | 0.7998 | 0.1004357 | 0.5579762 | 0.5579762 | 已达截止 | 2026-08-04 12:06 | 16927 | sno2zmo
8 | sno2zmo, 0.05ma,cm2dcg. DARK _27.0.0.1-BTS82-45-11-1-2818575313.ndax | 7 | DARK | 0.18 | 0.8 | 0.7998 | 0.09946357 | 0.5525754 | 0.5525754 | 已达截止 | 2026-08-05 01:34 | 19355 | sno2zmo
8 | sno2zmo, 0.05ma,cm2dcg. DARK _27.0.0.1-BTS82-45-11-1-2818575313.ndax | 8 | DARK | 0.18 | 0.8 | 0.7998 | 0.09679618 | 0.5377565 | 0.5377565 | 已达截止 | 2026-08-05 14:42 | 21721 | sno2zmo
8 | sno2zmo, 0.05ma,cm2dcg. DARK _27.0.0.1-BTS82-45-11-1-2818575313.ndax | 9 | DARK | 0.18 | 0.8 | 0.7998 | 0.09560346 | 0.5311303 | 0.5311303 | 已达截止 | 2026-08-06 03:38 | 24055 | sno2zmo
8 | sno2zmo, 0.05ma,cm2dcg. DARK _27.0.0.1-BTS82-45-11-1-2818575313.ndax | 10 | DARK | 0.18 | 0.8 | 1.0856 | 0.07851053 | 0.4361696 |  | 未达截止 | 2026-08-06 14:39 | 26039 | sno2zmo
9 | zmo, 0.05ma,cm2dcg. 0.18cm2, 1st dark +2nd light 8cm1sun_127.0.0.1-BTS82-45-2-1-2818575312.ndax | 1 | DARK | 0.18 | 0.8 | 0.7998 | 0.1868023 | 1.037791 | 1.037791 | 已达截止 | 2026-07-29 21:10 | 5491 | zmo
9 | zmo, 0.05ma,cm2dcg. 0.18cm2, 1st dark +2nd light 8cm1sun_127.0.0.1-BTS82-45-2-1-2818575312.ndax | 2 | 8 cm / 1 sun | 0.18 | 0.8 | 0.7998 | 0.1945208 | 1.080671 | 1.080671 | 已达截止 | 2026-07-31 03:42 | 10989 | zmo
9 | zmo, 0.05ma,cm2dcg. 0.18cm2, 1st dark +2nd light 8cm1sun_127.0.0.1-BTS82-45-2-1-2818575312.ndax | 3 | 未标注（文件名只说明首、第二圈） | 0.18 | 0.8 | 1.4388 | 0.04918027 | 0.2732237 |  | 未达截止 | 2026-07-31 14:08 | 12870 | zmo
10 | zmo, 0.05ma,cm2dcg. 0.18cm2, light 12cm0.5sun-240045-2-1-2818575313.ndax | 1 | 12 cm / 0.5 sun | 0.18 | 0.8 | 0.7998 | 0.1624478 | 0.9024878 | 0.9024878 | 已达截止 | 2026-08-01 13:19 | 4173 | zmo
10 | zmo, 0.05ma,cm2dcg. 0.18cm2, light 12cm0.5sun-240045-2-1-2818575313.ndax | 2 | 12 cm / 0.5 sun | 0.18 | 0.8 | 0.7998 | 0.1461831 | 0.8121284 | 0.8121284 | 已达截止 | 2026-08-02 12:42 | 8387 | zmo
10 | zmo, 0.05ma,cm2dcg. 0.18cm2, light 12cm0.5sun-240045-2-1-2818575313.ndax | 3 | 12 cm / 0.5 sun | 0.18 | 0.8 | 0.7998 | 0.1325581 | 0.7364338 | 0.7364338 | 已达截止 | 2026-08-03 09:48 | 12188 | zmo
10 | zmo, 0.05ma,cm2dcg. 0.18cm2, light 12cm0.5sun-240045-2-1-2818575313.ndax | 4 | 12 cm / 0.5 sun | 0.18 | 0.8 | 0.7998 | 0.1229721 | 0.6831784 | 0.6831784 | 已达截止 | 2026-08-04 05:21 | 15708 | zmo
10 | zmo, 0.05ma,cm2dcg. 0.18cm2, light 12cm0.5sun-240045-2-1-2818575313.ndax | 5 | 12 cm / 0.5 sun | 0.18 | 0.8 | 0.7998 | 0.1099851 | 0.6110281 | 0.6110281 | 已达截止 | 2026-08-04 22:47 | 18851 | zmo
10 | zmo, 0.05ma,cm2dcg. 0.18cm2, light 12cm0.5sun-240045-2-1-2818575313.ndax | 6 | 12 cm / 0.5 sun | 0.18 | 0.8 | 0.7998 | 0.1044905 | 0.5805027 | 0.5805027 | 已达截止 | 2026-08-05 15:20 | 21832 | zmo
10 | zmo, 0.05ma,cm2dcg. 0.18cm2, light 12cm0.5sun-240045-2-1-2818575313.ndax | 7 | 12 cm / 0.5 sun | 0.18 | 0.8 | 0.7998 | 0.1006257 | 0.5590315 | 0.5590315 | 已达截止 | 2026-08-06 07:18 | 24708 | zmo
10 | zmo, 0.05ma,cm2dcg. 0.18cm2, light 12cm0.5sun-240045-2-1-2818575313.ndax | 8 | 12 cm / 0.5 sun | 0.18 | 0.8 | 1.4487 | 0.03828459 | 0.2126922 |  | 未达截止 | 2026-08-06 14:38 | 26030 | zmo
11 | zmo, 0.05ma,cm2dcg. 0.18cm2, light 12cm0.5sun-240045-2-1-2818575314.ndax | 1 | 12 cm / 0.5 sun | 0.18 | 0.8 | 0.7998 | 0.1197722 | 0.665401 | 0.665401 | 已达截止 | 2026-08-07 08:00 | 3125 | zmo
11 | zmo, 0.05ma,cm2dcg. 0.18cm2, light 12cm0.5sun-240045-2-1-2818575314.ndax | 2 | 12 cm / 0.5 sun | 0.18 | 0.8 | 1.5203 | 0.01625642 | 0.09031344 |  | 未达截止 | 2026-08-07 12:55 | 4011 | zmo
12 | zmo, 0.05ma,cm2dcg. 0.18cm2, light 12cm0.5sun_127.0.0.1-BTS82-45-2-1-2818575314.ndax | 1 | 12 cm / 0.5 sun | 0.18 | 0.8 | 0.7998 | 0.1197722 | 0.665401 | 0.665401 | 已达截止 | 2026-08-07 08:00 | 3125 | zmo
12 | zmo, 0.05ma,cm2dcg. 0.18cm2, light 12cm0.5sun_127.0.0.1-BTS82-45-2-1-2818575314.ndax | 2 | 12 cm / 0.5 sun | 0.18 | 0.8 | 1.5203 | 0.01625642 | 0.09031344 |  | 未达截止 | 2026-08-07 12:55 | 4011 | zmo
13 | zmo, 0.05ma,cm2dcg. 0.18cm2, light 16cm0.2sun-240045-2-1-2818575312.ndax | 1 | 16 cm / 0.2 sun | 0.18 | 0.8 | 0.7998 | 0.1868023 | 1.037791 | 1.037791 | 已达截止 | 2026-07-29 21:10 | 5491 | zmo
13 | zmo, 0.05ma,cm2dcg. 0.18cm2, light 16cm0.2sun-240045-2-1-2818575312.ndax | 2 | 16 cm / 0.2 sun | 0.18 | 0.8 | 0.7998 | 0.1945208 | 1.080671 | 1.080671 | 已达截止 | 2026-07-31 03:42 | 10989 | zmo
13 | zmo, 0.05ma,cm2dcg. 0.18cm2, light 16cm0.2sun-240045-2-1-2818575312.ndax | 3 | 16 cm / 0.2 sun | 0.18 | 0.8 | 1.4394 | 0.04885271 | 0.271404 |  | 未达截止 | 2026-07-31 14:05 | 12862 | zmo
14 | zmo, 0.05ma,cm2dcg. 0.18cm2, light16cm0.2sun_127.0.0.1-BTS82-45-2-1-2818575312.ndax | 1 | 16 cm / 0.2 sun | 0.18 | 0.8 | 0.7998 | 0.1868023 | 1.037791 | 1.037791 | 已达截止 | 2026-07-29 21:10 | 5491 | zmo
14 | zmo, 0.05ma,cm2dcg. 0.18cm2, light16cm0.2sun_127.0.0.1-BTS82-45-2-1-2818575312.ndax | 2 | 16 cm / 0.2 sun | 0.18 | 0.8 | 0.7998 | 0.1945208 | 1.080671 | 1.080671 | 已达截止 | 2026-07-31 03:42 | 10989 | zmo
14 | zmo, 0.05ma,cm2dcg. 0.18cm2, light16cm0.2sun_127.0.0.1-BTS82-45-2-1-2818575312.ndax | 3 | 16 cm / 0.2 sun | 0.18 | 0.8 | 1.4394 | 0.04885271 | 0.271404 |  | 未达截止 | 2026-07-31 14:05 | 12862 | zmo
15 | zmo, 0.05ma,cm2dcg. DARK_127.0.0.1-BTS82-45-2-1-2818575313.ndax | 1 | DARK | 0.18 | 0.8 | 0.7998 | 0.1624478 | 0.9024878 | 0.9024878 | 已达截止 | 2026-08-01 13:19 | 4173 | zmo
15 | zmo, 0.05ma,cm2dcg. DARK_127.0.0.1-BTS82-45-2-1-2818575313.ndax | 2 | DARK | 0.18 | 0.8 | 0.7998 | 0.1461831 | 0.8121284 | 0.8121284 | 已达截止 | 2026-08-02 12:42 | 8387 | zmo
15 | zmo, 0.05ma,cm2dcg. DARK_127.0.0.1-BTS82-45-2-1-2818575313.ndax | 3 | DARK | 0.18 | 0.8 | 0.7998 | 0.1325581 | 0.7364338 | 0.7364338 | 已达截止 | 2026-08-03 09:48 | 12188 | zmo
15 | zmo, 0.05ma,cm2dcg. DARK_127.0.0.1-BTS82-45-2-1-2818575313.ndax | 4 | DARK | 0.18 | 0.8 | 0.7998 | 0.1229721 | 0.6831784 | 0.6831784 | 已达截止 | 2026-08-04 05:21 | 15708 | zmo
15 | zmo, 0.05ma,cm2dcg. DARK_127.0.0.1-BTS82-45-2-1-2818575313.ndax | 5 | DARK | 0.18 | 0.8 | 0.7998 | 0.1099851 | 0.6110281 | 0.6110281 | 已达截止 | 2026-08-04 22:47 | 18851 | zmo
15 | zmo, 0.05ma,cm2dcg. DARK_127.0.0.1-BTS82-45-2-1-2818575313.ndax | 6 | DARK | 0.18 | 0.8 | 0.7998 | 0.1044905 | 0.5805027 | 0.5805027 | 已达截止 | 2026-08-05 15:20 | 21832 | zmo
15 | zmo, 0.05ma,cm2dcg. DARK_127.0.0.1-BTS82-45-2-1-2818575313.ndax | 7 | DARK | 0.18 | 0.8 | 0.7998 | 0.1006257 | 0.5590315 | 0.5590315 | 已达截止 | 2026-08-06 07:18 | 24708 | zmo
15 | zmo, 0.05ma,cm2dcg. DARK_127.0.0.1-BTS82-45-2-1-2818575313.ndax | 8 | DARK | 0.18 | 0.8 | 1.4484 | 0.03844837 | 0.213602 |  | 未达截止 | 2026-08-06 14:39 | 26034 | zmo

## 文件条件
NDAX 文件条件与面积
保留全部 15 个文件，重复导出不去重。测试条件按文件名记录，未验证光照标注是否正确。
浅黄色面积为输入项。所有循环的面积比容量引用这里，修改一个文件的面积后，该文件全部循环自动重算。
混合光照文件按首圈 DARK、第二圈 8 cm / 1 sun 分圈标注，后续循环标为未注明。
文件编号 | 完整文件名 | 材料／文件夹 | 文件名光照标注 | 标注放电电流密度 (mA/cm²) | 面积〔可改〕 (cm²) | 文件内循环数 | 面积说明
1 | sno2zmo, 0.05ma,cm2dcg. 0.18cm2, light 12cm0.5sun-240045-11-1-2818575313.ndax | sno2zmo | 12 cm / 0.5 sun | 0.05 | 0.18 | 10 | 按文件名面积初始化
2 | sno2zmo, 0.05ma,cm2dcg. 0.18cm2, light 12cm0.5sun-240045-11-1-2818575314.ndax | sno2zmo | 12 cm / 0.5 sun | 0.05 | 0.18 | 2 | 按文件名面积初始化
3 | sno2zmo, 0.05ma,cm2dcg. 0.18cm2, light 12cm0.5sun-240045-2-1-2818575314.ndax | sno2zmo | 12 cm / 0.5 sun | 0.05 | 0.18 | 2 | 按文件名面积初始化
4 | sno2zmo, 0.05ma,cm2dcg. 0.18cm2, light 12cm0.5sun_127.0.0.1-BTS82-45-11-1-2818575314.ndax | sno2zmo | 12 cm / 0.5 sun | 0.05 | 0.18 | 2 | 按文件名面积初始化
5 | sno2zmo, 0.05ma,cm2dcg. 0.18cm2, light 16cm0.2sun-240045-11-1-2818575312.ndax | sno2zmo | 16 cm / 0.2 sun | 0.05 | 0.18 | 3 | 按文件名面积初始化
6 | sno2zmo, 0.05ma,cm2dcg. 0.18cm2, light 16cm0.2sun_127.0.0.1-BTS82-45-11-1-2818575312 (2).ndax | sno2zmo | 16 cm / 0.2 sun | 0.05 | 0.18 | 3 | 按文件名面积初始化
7 | sno2zmo, 0.05ma,cm2dcg. 0.18cm2, light 16cm0.2sun_127.0.0.1-BTS82-45-11-1-2818575312.ndax | sno2zmo | 16 cm / 0.2 sun | 0.05 | 0.18 | 3 | 按文件名面积初始化
8 | sno2zmo, 0.05ma,cm2dcg. DARK _27.0.0.1-BTS82-45-11-1-2818575313.ndax | sno2zmo | DARK | 0.05 | 0.18 | 10 | 文件名未标面积，采用默认 0.18 cm²
9 | zmo, 0.05ma,cm2dcg. 0.18cm2, 1st dark +2nd light 8cm1sun_127.0.0.1-BTS82-45-2-1-2818575312.ndax | zmo | 首圈 DARK；第二圈 8 cm / 1 sun | 0.05 | 0.18 | 3 | 按文件名面积初始化
10 | zmo, 0.05ma,cm2dcg. 0.18cm2, light 12cm0.5sun-240045-2-1-2818575313.ndax | zmo | 12 cm / 0.5 sun | 0.05 | 0.18 | 8 | 按文件名面积初始化
11 | zmo, 0.05ma,cm2dcg. 0.18cm2, light 12cm0.5sun-240045-2-1-2818575314.ndax | zmo | 12 cm / 0.5 sun | 0.05 | 0.18 | 2 | 按文件名面积初始化
12 | zmo, 0.05ma,cm2dcg. 0.18cm2, light 12cm0.5sun_127.0.0.1-BTS82-45-2-1-2818575314.ndax | zmo | 12 cm / 0.5 sun | 0.05 | 0.18 | 2 | 按文件名面积初始化
13 | zmo, 0.05ma,cm2dcg. 0.18cm2, light 16cm0.2sun-240045-2-1-2818575312.ndax | zmo | 16 cm / 0.2 sun | 0.05 | 0.18 | 3 | 按文件名面积初始化
14 | zmo, 0.05ma,cm2dcg. 0.18cm2, light16cm0.2sun_127.0.0.1-BTS82-45-2-1-2818575312.ndax | zmo | 16 cm / 0.2 sun | 0.05 | 0.18 | 3 | 按文件名面积初始化
15 | zmo, 0.05ma,cm2dcg. DARK_127.0.0.1-BTS82-45-2-1-2818575313.ndax | zmo | DARK | 0.05 | 0.18 | 8 | 文件名未标面积，采用默认 0.18 cm²